## Hoja1 (3)
PLANILLA DE MATERIALIDADES
La siguiente planilla se deberá completar a efectos de realizar la evaluación técnica correspondiente. Se deberá cumplir con la especificación requerida en el legajo técnico a proveer por AEROPUERTO. Tachar lo que NO corresponda.
TIPOS | Especificación de cortinas según ET | Especificación ofrecida
CORTINA ROLLER SUNSCREEN | TELA: Screen 5%, ignífuga. tipo PHIFER-USA, esp: 0,53mm o simil, comp. 37% fibra de vidrio+63% de vinilo sobre fibra de vidrio o similar.
CADENA DE COMANDO: Metálica
TUBO DE ENROLLAMIENTO: Aluminio extruido.
SOPORTES: Metálicos.
BASE CONTRAPESO: Aluminio extruido reforzado de sección oval o similar.
CORTINA ROLLER BLACKOUT | TELA: Blackout blanco, ignífuga.Comp. 3 capas de Fibra de Vidrio laminada en PVC (33% Fibra de Vidrio, 67% PVC o similar), y una cuarta capa de fibra de carbono negra interna. 0% apertura.
CADENA DE COMANDO: Metálica
TUBO DE ENROLLAMIENTO: Aluminio extruido.
SOPORTES: Metálicos
BASE CONTRAPESO: Aluminio extruido.
CORTINAS BANDAS VERTICALES | TELA: Screen 5%, ignífuga. tipo PHIFER-USA, esp: 0,53mm o simil, comp. 37% fibra de vidrio+63% de vinilo sobre fibra de vidrio o similar.
CADENA DE COMANDO: Plástica
RIEL SUPERIOR: Aluminio
SOPORTES: Metálicos
BASE CONTRAPESO: Aluminio extruido.
TENSORES GUIA ( en caso de corresponder según CÓMPUTO) | TENSORES GUIA: Acero inoxidable trenzado de alta resistencia, antiestatico, anticorrosion y resistente a los rayos UV. Ojales laterales (En contrapeso inferior de cortina):plástico reforzado y pintura epoxi. Anclajes sujetadores: Acero inoxidable o aleacion de aluminio.